## Tala paindekatse
1.2. | Andmed
Tala üldandmed
Voolavuspiir:
| fy = | 82.76057 | N/mm2
Tõmbetugevus:
| fu = | 92.30987 | N/mm2
Armatuurterasse elastsusmoodul:
| Es = |  | GPa
2.2. | Betooni tugevusnäitajate määramine
Betooni keskmine kuubikuline survetugevus määratakse seosest
kus
| Ni - | purustav jõud i-nda betoonkatsekuubiku survekatsel, N
| n - | katsekehade arv, tk
| A - | katsekeha ristlõikepindala, mm2
Betooni keskmine tõmbetugevus arvutatakse empiirilise avaldisega
kus
| fcm - | betooni keskmine silindriline survetugevus MPa-tes.
Betooni silindriline survetugevus, teades kuubikulist survetugevust, arvutatakse seosest
Betooni survetugevus:
| Katses olid 3 kuupi küljepikkusega | [5 empty] | a = | 70.7 | mm purustavad jõud igal katsel olid järgmised:
| Fpur,1 = | 190 | kN |  |  |  | n = | 3 | tk
| Fpur,2 = | 180 | kN
| Fpur,3 = | 184 | kN
| fcm,cube = | 36.94449 | N/mm2
Silindriline survetugevus:
| fcm = | 29.55559 | N/mm2
Betooni tõmbetugevus:
| fctm = | 2.867792 | N/mm2
| N | σc | T1 |  | T2 |  | T3 |  | T4
| kN | MPa | a1 | εc1 | a2 | εc2 | a3 | εc3 | a4 | εc4 | εcm
|  |  |  | 10ˇ6 |  | 10ˇ6 |  | 10ˇ6 |  | 10ˇ6 | 10ˇ6
| 0 | 0 | 1500 | 0 | 1446 | 0 | 890 | 0 | 1560 | 0 | 0
| 10 | 2.000604 | 1400 | -100 | 1342 | -104 | 850 | -40 | 1515 | -45 | -72.25
| 20 | 4.001208 | 1326 | -174 | 1246 | -200 | 793 | -97 | 1461 | -99 | -142.5
| 30 | 6.001813 | 1267 | -233 | 1166 | -280 | 736 | -154 | 1401 | -159 | -206.5
| 40 | 8.002417 | 1210 | -290 | 1091 | -355 | 672 | -218 | 1338 | -222 | -271.25
| 50 | 10.00302 | 1162 | -338 | 1016 | -430 | 600 | -290 | 1270 | -290 | -337
| 60 | 12.00363 | 1117 | -383 | 944 | -502 | 530 | -360 | 1201 | -359 | -401
| 70 | 14.00423 | 1075 | -425 | 871 | -575 | 452 | -438 | 1125 | -435 | -468.25
| 80 | 16.00483 | 1030 | -470 | 794 | -652 | 369 | -521 | 1044 | -516 | -539.75
| 90 | 18.00544 | 988 | -512 | 721 | -725 | 291 | -599 | 973 | -587 | -605.75
| 100 | 20.00604 | 950 | -550 | 642 | -804 | 202 | -688 | 886 | -674 | -679
| 110 | 22.00665 | 909 | -591 | 560 | -886 | 115 | -775 | 805 | -755 | -751.75
| 120 | 24.00725 | 871 | -629 | 474 | -972 | 18 | -872 | 717 | -843 | -829
| 130 | 26.00785 | 833 | -667 | 383 | -1063 | -85 | -975 | 615 | -945 | -912.5
| 140 | 28.00846 | 801 | -699 | 293 | -1153 | -182 | -1072 | 521 | -1039 | -990.75
| 150 | 30.00906 | 756 | -744 | 181 | -1265 | -304 | -1194 | 388 | -1172 | -1093.75
| 160 | 32.00967 | 703 | -797 | 74 | -1372 | -429 | -1319 | 222 | -1338 | -1206.5
| 170 | 34.01027 | 627 | -873 | -40 | -1486 | -570 | -1460 | -86 | -1646 | -1366.25
| 174 | 34.81051 | Maksimaalne purustav jõud
Tabel 1. Prisma katsetamine
[7 empty] | σc = | 13.92421 | MPa.
|  |  |  | εcm = | -0.468 | .
| Ecm = | 29.75258 | Gpa |  | = σc / (abs[εcm])
| Tala üldandmed: |  |  |  |  | Pikiarmatuur:
| l0 = | 1000 | mm |  |  | fy = | 12 | kN
| b = | 70 | mm |  |  | fu = | 16 | kN
| h = | 140 | mm |  |  | Ø = | 10 | mm
| d1 = | 130 | mm |  |  | n = | 2 | tk
| Ac = | 9800 | mm² |  |  | As = | 157.0796 | mm²
Rangid:
[6 empty] | Ø = | 4 | mm
[6 empty] | s = | 60 | mm
| P kN | T1 |  | T2 |  | (ε1+ε2)/2 10-6 | T3 | 3 | T4 | 4 | (ε3+ε4)/2 10-6 | T5 |  | T6 |  | (ε5+ε6)/2 10-6 | T7 |  | T8 |  | (ε7+ε8)/2 10-6 | T9 |  | K1 |  | acr [mm] |  | K1 | mõõtkella tensori paigutus tala keskmises ristlõikes
|  | a1 | ε1 10-6 | a2 | ε2 10-6 |  | a3 | ε3 10-6 | a4 | ε4 10-6 |  | a5 | ε5 10-6 | a6 | ε6 10-6 |  | a7 | ε7 10-6 | a8 | ε8 10-6 |  | a9 | ε9 10-6 | aK [mm] | f [mm] |  |  | T9 | mehaaniline tensomeeter
alfa(cr), mis see on???
| 1 | 2 | 3 | 4 | 5 | 6 | 7 | 8 | 9 | 10 | 11 | 12 | 13 | 14 | 15 | 16 | 17 | 18 | 19 | 20 | 21 | 22 | 23 | 24 | 25 | 26
| 0 | 1355 | 0 | 658 | 0 | 0 | 485 | 0 | 1790 | 0 | 0 | 1843 | 0 | -1281 | 0 | 0 | 1140 | 0 | 1178 | 0 | 0 | 1 | 0 | 8.99 | 0
| 1 | 1333 | -22 | 625 | -33 | -27.5 | 470 | -15 | 1765 | -25 | -20 | 1835 | -8 | -1298 | -17 | -12.5 | 1144 | 4 | 1173 | -5 | -0.5 | 1 | 0 | 8.85 | 0.14
| 2 | 1303 | -30 | 580 | -78 | -54 | 451 | -34 | 1730 | -60 | -47 | 1831 | -12 | -1320 | -39 | -25.5 | 1150 | 10 | 1165 | -13 | -1.5 | 3 | 100 | 8.75 | 0.24
| 3 | 1269 | -34 | 530 | -128 | -81 | 421 | -64 | 1700 | -90 | -77 | 1820 | -23 | -1333 | -52 | -37.5 | 1151 | 11 | 1185 | 7 | 9 | 5.5 | 225 | 8.46 | 0.53
| 4 | 1225 | -44 | 430 | -228 | -136 | 415 | -70 | 1642 | -148 | -109 | 1860 | 17 | -1351 | -70 | -26.5 | 1210 | 70 | 1200 | 22 | 46 | 10.5 | 475 | 8.24 | 0.75
| 5 | 1163 | -62 | 360 | -298 | -180 | 391 | -94 | 1641 | -149 | -121.5 | 1948 | 105 | -1261 | 20 | 62.5 | 1176 | 36 | 1200 | 22 | 29 | 13 | 600 | 8.1 | 0.89
| 6 | 1124 | -39 | 308 | -350 | -194.5 | 381 | -104 | 1628 | -162 | -133 | 2020 | 177 | -1221 | 60 | 118.5 | 1172 | 32 | 1215 | 37 | 34.5 | 21 | 1000 | 7.96 | 1.03
| 7 | 1094 | -30 | 257 | -401 | -215.5 | 380 | -105 | 1616 | -174 | -139.5 | 2091 | 248 | -1195 | 86 | 167 | 1180 | 40 | 1231 | 53 | 46.5 | 24 | 1150 | 7.84 | 1.15
| 8 | 1066 | -28 | 205 | -453 | -240.5 | 378 | -107 | 1601 | -189 | -148 | 2152 | 309 | -1165 | 116 | 212.5 | 1184 | 44 | 1247 | 69 | 56.5 | 26.5 | 1275 | 7.7 | 1.29
| 9 | 1035 | -31 | 150 | -508 | -269.5 | 382 | -103 | 1581 | -209 | -156 | 2213 | 370 | -1144 | 137 | 253.5 | 1170 | 30 | 1265 | 87 | 58.5 | 29 | 1400 | 7.57 | 1.42 |  | Esimene pragu tekkis
| 10 | 1001 | -34 | 91 | -567 | -300.5 | 381 | -104 | 1558 | -232 | -168 | 2256 | 413 | -1141 | 140 | 276.5 | 1107 | -33 | 1284 | 106 | 36.5 | 32.5 | 1575 | 7.43 | 1.56
| 11 | 975 | -26 | 31 | -627 | -326.5 | 385 | -100 | 1534 | -256 | -178 | 2311 | 468 | -1127 | 154 | 311 | 1113 | -27 | 1318 | 140 | 56.5 | 35 | 1700 | 7.32 | 1.67
| 12 | 946 | -29 | -29 | -687 | -358 | 395 | -90 | 1510 | -280 | -185 | 2376 | 533 | -1117 | 164 | 348.5 | 1136 | -4 | 1355 | 177 | 86.5 | 37.5 | 1825 | 7.18 | 1.81
| 13 | 919 | -27 | -109 | -767 | -397 | 432 | -53 | 1480 | -310 | -181.5 | 2488 | 645 | -1100 | 181 | 413 | 1161 | 21 | 1397 | 219 | 120 | 41 | 2000 | 5.13 | 3.86 |  | Armatuur hakkab voolama
| 14 | Ei võta enam koormust peale | [21 empty] | 1.22 | 7.77
| 14.5 | Purustav jõud
Tabel 1. Katsetulemuste andmed
Avaldame x´i:
| α = | 6.722107 |  |  | = Es / Ecm |  |  |  |  | Es = | 200000 | MPa
[5 empty] | = 200000 / 29753 |  |  |  |  | Ecm = | 29752.58 | MPa
| x = | 75.83594 | mm |  | = 0.5(bh2 + 2αAsd1) / (bh + αAs)
= 0.5(70 · 1402+2 · 6,722 · 157 · 130) / (70 · 140+6,722 · 157)
Redutseeritud ristlõike inertsimoment esimesel pingestaadiumil:
| Ired,I = | 19438196.8 | mm⁴ |  | = bh3 / 12 + bh(x - h / 2)2 + αAs(d1 - x)2
= 70 · 1403 / 12+70 · 140(75,8-140 / 2)2+6,722 · 157(130-75,8)2
| Jõu FI väärtuseks võtame |  |  |  | FI = | 2 | kN | mis on väiksem kui |  |  | Fcr = | 9 | kN
Paindemoment ava keskel:
| MI = | 500000 | Nmm |  | = FI · 103l0 / 4
= 2 · 103 · 1000 / 4
Betooni suurim survepinge:
| σc = | 1.950694 | N/mm² |  | = MIx / Ired,I
= 500000 · 75,8 / 1,94E+07
Betooni suurim tõmbepinge:
| σct = | 1.650463 | N/mm² |  | = MI(h - x) / Ired,I
= 500000(140-75,8) / 1,94E+07
Pikiarmatuuri tõmbepinge:
| σs = | 9.365495 | N/mm² |  | = MI(d1 - x)α / Ired,I
= 500000(130-75,8) · 6,722 / 1,94E+07
Pikipingete epüüri koostamiseks vajalikud pinged:
| σ12 =% tŚε12 =% t= sε12 / 1000 = sε12 / 1000 = sε12 / 1000 = -54 · - | -1.606639 | N/mm² |  | = ε12 = % t | [8 empty] | ε12 =% t= sε12 / 1000 = sε12 / 1000 = sε12 / 1000 = -54 · -54 / 1000 !!= | -54
= -54 · 29,8 / 1000
| σ34 =% tŢσ56 =% tţσ78 =% tŤσ9 =% s= ε34Ecm / 1000 = ε34Ecm / 1000  | -1.398371 | N/mm² |  | = #CellP355 not named#Ecm / 1000 | [8 empty] | ε34 =% tŞε56 =% tşε78 =% tŠε9 =% sšσ34 =% tŢσ56 =% tţσ78 =% | -47
= -47 · 29,8 / 1000
| σ56 =% tţσ78 =% tŤσ9 =% s= ε34Ecm / 1000 = ε34Ecm / 1000 = ε34Ecm / 10 | -0.7586907 | N/mm² |  | = #CellP358 not named#Ecm / 1000 | [8 empty] | ε56 =% tşε78 =% tŠε9 =% sšσ34 =% tŢσ56 =% tţσ78 =% tŤσ9 =% s | -25.5
= -26 · 29,8 / 1000
| σ78 =% tŤσ9 =% s= ε34Ecm / 1000 = ε34Ecm / 1000 = ε34Ecm / 1000 = ε3 | -0.04462886 | N/mm² |  | = #CellP361 not named#Ecm / 1000 | [8 empty] | ε78 =% tŠε9 =% sšσ34 =% tŢσ56 =% tţσ78 =% tŤσ9 =% s= ε34Ecm / | -1.5
= -2 · 29,8 / 1000
| σ9 =% s= ε34Ecm / 1000 = ε34Ecm / 1000 = ε34Ecm / 1000 = ε34Ecm / 1000  | 2.975258 | N/mm² |  | = #CellP364 not named#Ecm / 1000 | [8 empty] | ε9 =% sšσ34 =% tŢσ56 =% tţσ78 =% tŤσ9 =% s= ε34Ecm / 1000 = ε3 | 100
= 100 · 29,8 / 1000